## Оглавление
ПРАЙС-ЛИСТ
ассортимента продукции ТМ "HAGA ST"
действителен с 22.08.2016 года
Оглавление:
1. ГРУНТОВОЧНЫЕ СОСТАВЫ
Грунтовочные составы для разнородных оснований
2. ШТУКАТУРНЫЕ СОСТАВЫ
Штукатурные составы для внутренних работ
Штукатурные составы для наружных и внутренних работ
Штукатурные составы для декоративной отделки
3. СОСТАВЫ ДЛЯ ШПАТЛЕВАНИЯ
Шпатлевки для внутренних работ
Шпатлевки для наружных и внутренних работ
4. СОСТАВЫ ДЛЯ УСТРОЙСТВА ПОЛА
Стяжки и ровнители
Составы наливные самонивелирующиеся
5. СОСТАВЫ КЛЕЕВЫЕ
Составы для облицовочных работ
6. РЕМОНТНО-МОНТАЖНЫЕ СОСТАВЫ
Составы для монтажно-кладочных работ
Составы для монтажа систем теплоизоляции
Составы для монтажа гипсовых плит, панелей и блоков
7. ГИДРОИЗОЛЯЦИОННЫЕ СОСТАВЫ
Составы для гидроизоляции обмазочные жесткого типа
8. СОСТАВЫ КЛАДОЧНЫЕ
Состав для монтажа теплоизоляционных поризованных блоков
Состав для облицовочной кладки кирпича с водопоглощением 5-12%
Состав для облицовочной кладки кирпича с водопоглощением 5-15%
Состав для облицовочной кладки клинкерного кирпича с водопоглощением до 5%
9. СОСТАВЫ ЗАТИРОЧНЫЕ
Гидрофобный состав для декоративной затирки (расшивки) швов
Состав для декоративной затирки (расшивки) швов

## Прайс ОС
ООО "ТК "Теплая керамика"
г. Казань, ул. Спартаковская, 2Б
ул. Складская, 1А
Тел.: (843)212-26-28, (843)264-63-34
e-mail: info@tkeramika.ru; www.tkeramika.ru
Дата: 22.08.2016г.
| Наименование | Вес/ объем | Кол-во на поддоне | Розничная цена
код
ГРУНТОВОЧНЫЕ СОСТАВЫ
Грунтовочные составы для разнородных оснований
HAGA Бетоноконтакт | Сухой грунт для разнородных оснований HAGA БЕТОНОКОНТАКТ Для грунтования сухих и влажных разнородных оснований. Химическое соединение с основанием и прочный адгезионный слой. Адгезия-1,5 МПа. Расход 100-200г/м2 сухого продукта. Хранение до -40оС. | 12кг/24л | 60 | 1219.74
|  | 6кг/12л | 36 | 754.92
|  | 3кг/6л | 60 | 394.8
ШТУКАТУРНЫЕ СОСТАВЫ
Штукатурные составы для внутренних работ
GS-402 | Гипсовая универсальная штукатурка PUTZ GS-402 Для выравнивания поверхностей стен и потолков внутри помещений с нормальной влажностью под последующие отделочные работы. При мокром затирании, возможно получение гладкой поверхности, не требующей дальнейшего шпатлевания. Адгезия, не менее - 0,5 МПа. Слой нанесения – 5-30 мм. Расход при толщине слоя 10мм: 9-10 кг/м2. Для ручного нанесения. | 30 кг | 40 | 286
GS-405 | Гипсовая универсальная штукатурка машинного нанесения PUTZ GS-405 Для выравнивания поверхностей стен и потолков внутри помещений с нормальной влажностью под последующие отделочные работы. При мокром затирании, возможно получение гладкой поверхности, не требующей дальнейшего шпатлевания. Адгезия не менее – 0,5 МПа. Слой нанесения – 5-30 мм. Расход при толщине слоя 10мм: 9-10 кг/м2. Для машинного и ручного нанесения. | 30 кг | 40 | 241
Штукатурные составы для наружных и внутренних работ
FS-400 | Цементная фасадная штукатурка серая для ручного и машинного нанесения AUBENPUTZ FS-400 Для наружных и внутренних работ под последующее финишное выравнивание поверхностей, для отделки фасадов зданий, цоколей и помещений с повышенным уровнем влажности. Адгезия не менее – 0,7 МПа. Слой нанесения 3-30 мм. Расход при толщине слоя 10 мм – 15 кг/м². | 25 кг | 48 | 210
FS-401 | Цементная фасадная штукатурка белая для ручного и машинного нанесения AUBENPUTZ FS-401 Для наружных и внутренних работ под последующее финишное выравнивание поверхностей, для отделки фасадов зданий, цоколей и помещений с повышенным уровнем влажности. Адгезия не менее – 0,7 МПа. Слой нанесения 3-30 мм. Расход при толщине слоя 10 мм – 15 кг/м². | 25кг | 48 | 329
FS-402 | Теплоизоляционная фасадная штукатурка ручного и машинного нанесения AUBENPUTZ PERLUT FS-402 Для наружных и внутренних работ под последующее финишное выравнивание поверхностей. Для отделки и утепления фасадов здания и тепло- и звукоизоляции стен внутри помещений. Может использоваться для утепления балконов, терасс, лоджий, лестниц и т.п. Адгезия не менее - – 0,5 МПа. Расход при толщине слоя 10 мм – 8-9 кг/м². Коэффициент теплопроводности – 0,18 Вт/м*К | 15кг | 48 | 224
Штукатурные составы для декоративной отделки
HS-100 | Декоративная штукатурка DEKOPUTZ HS-100 "Короед". Фракция до 2.0 мм. Для создания декоративно-защитного слоя в системах утепления фасадов, а также, при отделке внутренних помещений, под последующую окраску поверхности. Обладает повышенной трещиностойкостью, износостойкостью и увеличенной прочностью сцепления с основанием. Адгезия не менее – 0,5 МПа. Расход – 3,5 кг/м². | 25 кг | 48 | 392
HS-101 | Декоративная штукатурка DEKOPUTZ HS-101 "Короед". Фракция до 3.0 мм. Для создания декоративно-защитного слоя в системах утепления фасадов, а также, при отделке внутренних помещений, под последующую окраску поверхности. Обладает повышенной трещиностойкостью, износостойкостью и увеличенной прочностью сцепления с основанием. Адгезия не менее – 0,5 МПа. Расход – 4,5 кг/м². | 25 кг | 48 | 413
HS-105 | Декоративная штукатурка DEKOPUTZ HS-101 "Шуба". Фракция до 2.0 мм. Для создания декоративно-защитного слоя в системах утепления фасадов, а также, при отделке внутренних помещений, под последующую окраску поверхности. Обладает повышенной трещиностойкостью, износостойкостью и увеличенной прочностью сцепления с основанием. Адгезия не менее – 0,5 МПа. Расход – 3,5 кг/м². | 25 кг | 48 | 413
СОСТАВЫ ДЛЯ ШПАТЛЕВАНИЯ
Шпатлевки для внутренних работ
PG-504 | Гипсовая универсальная шпатлевка KITT PG-504 Для финишного выравнивания поверхностей внутри помещений под окраску и отделку, заделки швов ГКЛ и ГВЛ. Адгезия – 0,4 МПа. Слой нанесения 1-5 мм. Расход смеси при слое 1 мм - 0,9 кг/м² | 15 кг | 64 | 238
KR-505 | Шпатлевка полимерная финишная KR - 505 Предназначена для финишных работ, внутри отапливаемых помещений с нормальным уровнем влажности. Обладает высокой пластичностью и укрывистостью. Адгезия – 0,5 МПа. Слой нанесения 0.3-3 мм. Расход смеси при слое 1 мм - 0,8-0.9 кг/м² | 20 кг | 48 | 427
Шпатлевки для наружных и внутренних работ
PS-500 | Шпатлевка цементная серая PUTTY PS-500 Для наружных и внутренних работ. Для выравнивания поверхностей фасадов зданий, а также, для финишной отделки стен внутри влажных и не отапливаемых помещений. Адгезия не менее – 0,5 МПа. Толщина слоя 1-5 мм. Расход при толщине слоя 1 мм – 1 кг/м². | 15 кг | 64 | 210
PS-501 | Шпатлевка цементная белая PUTTY PS-501 Для наружных и внутренних работ. Для выравнивания поверхностей фасадов зданий, а также, для финишной отделки стен внутри влажных и не отапливаемых помещений. Адгезия не менее – 0,5 МПа. Толщина слоя 1-5 мм. Расход при толщине слоя 1 мм – 1 кг/м². | 15 кг | 64 | 301
СОСТАВЫ ДЛЯ УСТРОЙСТВА ПОЛА
Стяжки и ровнители
HAGA Termo | Тепло и звукоизоляционная стяжка с пеностеклом Для выравнивания основания с последующим финишным укрытием наливными полами. Для внутренних и наружных работ. Облегченная, снижает нагрузку на фундаменты и перекрытия .Использоваться в системе «теплый пол». Расход при толщине слоя 10 мм – 4,0-4,5 кг/м2. Слой нанесения 20-300 мм. Коэффициент теплопроводности – 0,1 Вт/м*К | 12 кг | 64 | 476
Составы наливные самонивелирующиеся
HAGA Plast | Универсальный быстротвердеющий наливной пол HAGA PLAST Для базового или финишного устройства оснований под последующее нанесение выстилающих покрытий. Для ручного и машинного нанесения. Время до пешего хождения - 4 часа. Полный набор прочности - 24 часа. Слой нанесения 2-100 мм. Расход при толщине слоя 10 мм – 15 кг/м² | 20 кг | 64 | 273
HAGA POL 300 | Финишный самовыравнивающийся наливной пол HAGA POL 300 Для тонкослойного чистового выравнивания пола в жилых и общественных помещениях, а также для наружных помещений с активным воздействием внешней среды. Время до пешего хождения - 6 часов. Слой нанесения: - для пешых нагрузок 3-8мм; - для промышленных 5-15 мм. Расход при толщине слоя 1 мм – 1.6 кг/м². | 25 кг | 48 | 581
СОСТАВЫ КЛЕЕВЫЕ
Составы для облицовочных работ
KAS-500 | Клей для керамической плитки и легкого камня KLEBSTOFF KAS-500 Для наружных и внутренних работ. Облицовка керамической плиткой стандартного размера и приклеивания легкого камня в сухих и влажных помещениях. Адгезия - 0,5 Мпа. Вес удерживаемой плитки до 600 гр/см2. Расход смеси под шпатель 6 мм - 3,5 кг/м2. | 25 кг | 48 | 175
KAS-530 | Универсальный клей для керамической плитки и керамогранита KLEBSTOFF KAS-530 Для наружных и внутренних работ. Облицовка плиткой из натурального и искусственного камня, керамогранита и керамической плитки. Адгезия - 1,0 Мпа. Вес удерживаемой плитки до 1000 гр/см2. Расход смеси под шпатель 6 мм - 3,5 кг/м2. | 25 кг | 48 | 280
KAS-531 | Универсальный клей для мозаики и мрамора белый KLEBSTOFF KAS-531 Для наружних и внутренних работ. Облицовка мозаикой из стекла и керамики, плитами из белого мрамора, натурального и искусственного камня светлых оттенков, керамической плитки. Адгезия - 1,0 МПа. Вес удерживаемой плитки до 1000 гр/см2. Расход смеси под шпатель 6 мм - 3,5 кг/м2. | 25 кг | 48 | 389
KAS-555 | Высокоэффективный клей KLEBSTOFF KAS-555 Для наружних и внутреннних работ. Облицовка клинкерной плиткой, крупноформатными плитами из керамогранита, натурального и искусственного камня, всех видов керамической плитки. Адгезия - 1,5 МПа. Вес удерживаемой плитки до 1500 гр/см2. Расход смеси под шпатель 8 мм - 4,5 кг/м2. | 25 кг | 48 | 336
KAS-556 | Высокоэффективный клей белый KLEBSTOFF KAS-556 Для наружних и внутреннних работ. Облицовка мозаикой из стекла и керамики, крупноформатными плитами из белого мрамора, натурального и искусственного камня светлых оттенков, всех видов керамической плитки. Адгезия - 1,5 МПа. Вес удерживаемой плитки до 1500 гр/см2. Расход смеси под шпатель 8 мм - 4,5 кг/м2. | 25 кг | 48 | 462
РЕМОНТНО-МОНТАЖНЫЕ СОСТАВЫ
Составы для монтажно-кладочных работ
KAS-510 | Клей для газосиликатных блоков KLEBSTOFF KAS-510 Для наружных и внутренних работ. Тонкослойная кладка стен и перегородок из газосиликатных и пенобетонных блоков, блоков из ячеистого пенополистиролбетона и т.п. Адгезия - 0,5 МПа. Расход - 15-18кг/м3. | 25 кг | 48 | 175
Составы для монтажа систем теплоизоляции
TS-410 | Штукатурно-клеевая смесь TERMO ST TS-410 Для крепления пенополистирольных и минераловатных плит, а также, для создания базового тонкого армированного штукатурного слоя в системах утепления фасадов. Слой нанесения 2-15 мм. Адгезия - 1 МПа. Расход 4,5-6 кг/м2. | 25 кг | 48 | 336
Составы для монтажа гипсовых плит, панелей и блоков
RMG-140 | НОВИНКА! Монтажно-клеевой состав гипсовый MONTERAL RMG-140 Для монтажа гипсовых плит ПГП, панелей и блоков, бескаркасного монтажа листов ГКЛ, ГВЛ, крепления тепло- и звукоизоляционных плит из пенополистирола и минеральной ваты, декоративных элементов интерьера и гипсовых облицовочных материалов. Слой нанесения 1-40 мм. Адгезия не менее 0,5 МПа. Расход от 0,9 кг/м2. | 30 кг | 40 | 287
ГИДРОИЗОЛЯЦИОННЫЕ СОСТАВЫ
Составы для гидроизоляции обмазочные жесткого типа
Gidrocut W7 | НОВИНКА! Гидроизоляция обмазочная GIDROCUT W7 для создания герметичного водонепроницаемого слоя жесткого типа при устройстве гидроизоляционных систем, капиллярных отсечек и защитных покрытий при проведении наружных и внутренних работ. Слой нанесения 1-5 мм. Сопротивление прямому давлению воды - до 7 атм., обратному - до 2 атм. Расход - от 1,2 кг/м.кв. | 25 кг | 48 | 679

## Прайс КР+З
ООО "ТК "Теплая керамика"
г. Казань, ул. Спартаковская, 2Б
ул. Складская, 1А
Тел.: (843)212-26-28, (843)264-63-34
e-mail: info@tkeramika.ru; www.tkeramika.ru
Дата: 22.08.2016г.
| Наименование | Вес/ объем | Кол-во на поддоне | Розничная цена
код
СОСТАВЫ КЛАДОЧНЫЕ
Состав для монтажа теплоизоляционных поризованных блоков
LT-210 | НОВИНКА! Теплоизоляционный кладочный раствор TERMO ST LT-210 Для монтажа теплоизоляционных поризованных блоков. Коэффициент теплопроводности менее 0,21 Вт/м*К. Выход раствора из 25 кг смеси до 30 л. | 25 кг | 49 | 255
LT-240 | Теплоизоляционный кладочный раствор TERMO ST LT-240 Для монтажа теплоизоляционных поризованных блоков. Коэффициент теплопроводности менее 0,2 Вт/м*К. Выход раствора из 25 кг смеси до 30 л. | 25 кг | 49 | 290
Состав для облицовочной кладки кирпича с водопоглощением 5-12%
Цветной кладочный раствор облицовочный KELLE KS-700 Для кладки кирпича с водопоглощением 5-12%, а также, одновременной грубой расшивки швов шириной 5-15 мм.
KS-701 | Белый | 50кг | 25 | 400.425
KS-705 | Бежевый | 50кг | 25 | 404.55
KS-710 | Кремово-желтый | 50кг | 25 | 415.065
KS-715 | Коричневый | 50кг | 25 | 484.725
KS-720 | Шоколад | 50кг | 25 | 525
KS-725 | Кремовый | 50кг | 25 | 430.05
KS-730 | Кремово-бежевый | 50кг | 25 | 404.55
KS-735 | Супербелый | 50кг | 25 | 530.1
KS-740 | Серый | 50кг | 25 | 324.76
KS-745 | Черный | 50кг | 25 | 490
KS-750 | Желтый | 50кг | 25 | 449.6
KS-755 | Светло-коричневый | 50кг | 25 | 474.98
KS-760 | Темно-коричневый | 50кг | 25 | 364.52
KS-765 | Кофейный | 50кг | 25 | 744.72
KS-770 | Красный | 50кг | 25 | 530.1
KS-775 | Угольно-черный | 50кг | 25 | 684.53
Состав для облицовочной кладки кирпича с водопоглощением 5-15%
Цветной кладочный раствор облицовочный KELLE KS-800 Для кладки кирпича с водопоглощением 5-15%, а также, одновременной грубой расшивки швов шириной 5-20 мм.
KS-801 | Белый | 50кг | 25 | 495
KS-805 | Бежевый | 50кг | 25 | 510
KS-810 | Кремово-желтый | 50кг | 25 | 525
KS-815 | Коричневый | 50кг | 25 | 600
KS-820 | Шоколад | 50кг | 25 | 640.475
KS-825 | Кремовый | 50кг | 25 | 540
KS-830 | Кремово-бежевый | 50кг | 25 | 510
KS-835 | Супербелый | 50кг | 25 | 640.475
KS-840 | Серый | 50кг | 25 | 406
KS-845 | Черный | 50кг | 25 | 585
KS-850 | Желтый | 50кг | 25 | 555
KS-855 | Светло-коричневый | 50кг | 25 | 570
KS-860 | Темно-коричневый | 50кг | 25 | 510
KS-865 | Кофейный | 50кг | 25 | 885
KS-870 | Красный | 50кг | 25 | 639.625
KS-875 | Угольно-черный | 50кг | 25 | 820.225
Состав для облицовочной кладки клинкерного кирпича с водопоглощением до 5%
Цветной кладочный раствор облицовочный KELLE KS-900 Для кладки клинкерного кирпича с водопоглощением до 5%, а также, декоративной грубой расшивки швов шириной 5-20 мм при пустошовной кладке.
KS-901 | Белый | 50 кг. | 25 | 534.6
KS-905 | Бежевый | 50 кг. | 25 | 550.19
KS-910 | Кремово-желтый | 50 кг. | 25 | 550.19
KS-915 | Коричневый | 50 кг. | 25 | 624.54
KS-920 | Шоколад | 50 кг. | 25 | 669.6
KS-925 | Кремовый | 50 кг. | 25 | 564.68
KS-930 | Кремово-бежевый | 50 кг. | 25 | 555
KS-935 | Супербелый | 50 кг. | 25 | 645.105
KS-940 | Серый | 50 кг. | 25 | 444.9
KS-945 | Черный | 50 кг. | 25 | 680
KS-950 | Желтый | 50 кг. | 25 | 595.2
KS-955 | Светло-коричневый | 50 кг. | 25 | 609.67
KS-960 | Темно-коричневый | 50 кг. | 25 | 499.82
KS-965 | Кофейный | 50 кг. | 25 | 965.25
KS-970 | Красный | 50 кг. | 25 | 669.6
KS-975 | Угольно-черный | 50 кг. | 25 | 914.505
СОСТАВЫ ЗАТИРОЧНЫЕ
Гидрофобный состав для декоративной затирки (расшивки) швов
PREMIUM Цветная декоративная гидрофобная затирка VERFUGEN VS-600 Для затирки (расшивки) швов кирпичной кладки, натурального и искусственного камня, облицовочной клинкерной плитки, термопанелей и брусчатки. Ширина шва 5-30 мм.
VS-601 | Белая | 25 кг. | 48 | 860.18
VS-605 | Бежевая | 25 кг. | 48 | 860.18
VS-610 | Кирпичная | 25 кг. | 48 | 860.18
VS-615 | Коричневая | 25 кг. | 48 | 860.18
VS-620 | Шоколад | 25 кг. | 48 | 945
VS-625 | Кремовая | 25 кг. | 48 | 860.18
VS-630 | Охра | 25 кг. | 48 | 860.18
VS-640 | Серая | 25 кг. | 48 | 799.9
VS-645 | Черная | 25 кг. | 48 | 860.18
VS-650 | Кофе с молоком | 25 кг. | 48 | 860.18
VS-655 | Светло-коричневая | 25 кг. | 48 | 860.18
VS-675 | Угольно-черная | 25 кг. | 48 | 945